## Dosagem CAA
DOSAGEM DE CONCRETO AUTOADENSÁVEL - MÉTODO TUTIKIAN
Dados |  |  |  | Traço Unitário FINAL |  |  |  | Custo FINAL
Quant. Cimento |  | 400 | kg/m³ | Material | Traço | kg/m³ | Densid.(kg/m³) | Material | R$ / kg | R$ / m³ | % eq.
Fator a/c |  | 0.5 | Adm. | Cimento | 1 | 400 | 3160 | Cimento | 0.67 | 268 | 66.16%
Teor de Argamassa |  | 58 | % | Fíler | 0.409 | 163.6 | 2250 | Fíler | 0.0826 | 13.51336 | 3.336%
Teor de Fíler |  | 20 | % | Agregado miúdo | 1.636 | 654.4 | 2250 | Agregado miúdo | 0.07714286 | 50.48229 | 12.46%
Teor de Aditivo |  | 0.8 | % | Agregado graúdo | 2.205 | 882 | 2650 | Agregado graúdo | 0.0312 | 27.5184 | 6.794%
Peso Específico do Concreto Endurecido |  | 2300 | kg/m³ | Água | 0.5 | 200 | 1000 | Água | 0.013 | 2.6 | 0.6419%
|  |  |  | Aditivo | 0.008 | 3.2 | 1050 | Aditivo | 13.42 | 42.944 | 10.6%
|  |  |  | TOTAL | 5.758 | 2303.2 | 12360 | Total | 14.29394 | 405.058 | 100%
m = | 4.25 | Adm
a = | 2.045 | Adm
Note on B13: Total de Materiais (brita, areia, finos)
Note on B14: Total de agregado miúdo